## VLASTNOSTI
VLASTNOSTI |  | Zkoušeno: ISO / IEC | Jednotky | ERTALON 6SA | ERTALON 66SA | ERTALON 4.6 | ERTALON 66-GF30 | ERTALON 6PLA | ERTALON 6XAU+ | ERTALON LFX | NYLATRON MC 901 | NYLATRON GSM | NYLATRON NSM | NYLATRON GS | ERTACETAL C | ERTACETAL H | ERTACETAL H-TF | ERTALYTE (16) | ERTALYTE TX | PC 1000 | DURATRON CU60 PBI | DURATRON 4203 a 4503 (13) | DURATRON 4301 a 4501 (13) | DURATRON 5530 | DURATRON PEI 1000 | KETRON PEEK-1000 | KETRON PEEK-HPV | KETRON PEEK-GF30 | KETRON PEEK-CA30 | TECHTRON HPV PPS | RADEL PPSU 1000 | RADEL PSU 1000 | SYMALIT PVDF 1000 | FLUORSINT 500 | FLUORSINT 207 | SEMITRON ESd 225 | SEMITRON ESd 410C | SEMITRON ESd 500HR | SEMITRON ESd 520HR
Barva |  | - | - | natural (bílá)/ černá | natural (krémová)/ černá | červeno-hnědá | černá | natural (slonová kost)/černá | černá | zelená | modrá | šedočerná | šedá | šedočerná | natural (bílá)/ černá | natural (bílá)/ černá | tmavě hnědá | natural (bílá)/ černá | světle šedá | natural (průhledný) | černá | okrová | černá | khaki - šedá | natural (jantarová průhledná) | natural / černá | černá | natural (hnědošedá) | černá | tmavě modrá | černá | natural (zlatožlutá průhledná) | natural (bílá) | slonová kost | bílá | béžová | černá | bílá | khaki šedá
Hustota |  | 1183 | g/cm3 | 1.14 | 1.14 | 1.18 | 1.29 | 1.15 | 1.15 | 1.135 | 1.15 | 1.16 | 1.14 | 1.15 | 1.41 | 1.43 | 1.5 | 1.39 | 1.44 | 1.2 | 1.3 | 1.41 | 1.45 | 1.61 | 1.27 | 1.31 | 1.45 | 1.51 | 1.41 | 1.43 | 1.29 | 1.24 | 1.79 | 2.32 | 2.3 | 1.33 | 1.41 | 2.3 | 1.58
Nasákavost vodou:
- po 24/96 hod, ponoření ve vodě 23°C (1) |  | 62 | mg | 86 / 168 | 40 / 76 | 90 / 180 | 30 / 56 | 44 / 83 | 47 / 89 | 44 / 83 | 49 / 93 | 52 / 98 | 40 / 76 | 46 / 85 | 20 / 37 | 18 / 36 | 16 / 32 | 6 / 13 | 5 / 11 | 13 / 23 | 38 / - | 29 / - | 26 / - | 25 / - | 20 / 41 | 5 / 10 | 4 / 9 | ― | ― | 1 / 2 | 26 / 55 | 23 / 44 | 1 / 3 | 14 / - | 4 / - | 392 / 705 | ― | 4 / - | 56 / -
|  | 62 | % | 1,28 / 2,50 | 0,60 / 1,13 | 1,30 / 2,60 | 0,39 / 0,74 | 0,65 / 1,22 | 0,69 / 1,31 | 0,66 / 1,24 | 0,72 / 1,37 | 0,76 / 1,43 | 0,59 / 1,12 | 0,68 / 1,25 | 0,24 / 0,45 | 0,21 / 0,43 | 0,18 / 0,36 | 0,07 / 0,16 | 0,06 / 0,13 | 0,18 / 0,33 | 0,50 / - | 0,35/ - | 0,30 / - | 0,26 / - | 0,26 /0,54 | 0,6 / 0,12 | 0,05 / 0,11 | ― | ― | 0,01 / 0,03 | 0,35 /0,72 | 0,32 /0,61 | 0,01 / 0,03 | 0,10 / - | 0,03 / - | 5 / 9 | ― | 0,03 / - | 0,60 / -
- na vzduchu při 23°C a 50% relativní vlhkosti |  | ― | % | 2.6 | 2.4 | 2.8 | 1.7 | 2.2 | 2.2 | 2 | 2.3 | 2.4 | 2 | 2.3 | 0.2 | 0.2 | 0.17 | 0.25 | 0.23 | 0.15 | ― | 2.5 | 1.9 | 1.7 | 0.75 | 0.2 | 0.14 | 0.14 | 0.14 | 0.03 | 0.6 | 0.4 | 0.05 | ― | ― | 0.8 | 0.75 | ― | ―
- při ponoření ve vodě 23°C |  | ― | % | 9 | 8 | 9.5 | 5.5 | 6.5 | 6.5 | 6.3 | 6.6 | 6.7 | 6.3 | 7.8 | 0.85 | 0.85 | 0.72 | 0.5 | 0.47 | 0.35 | 14 | 4.4 | 3.8 | 3 | 1.35 | 0.45 | 0.3 | 0.3 | 0.3 | 0.09 | 1.2 | 0.85 | 0.05 | 3 | 2 | 10 | 1.35 | 2 | ―
Tepelné vlastnosti (2)
Teplota tání |  | ― | °C | 220 | 255 | 295 | 255 | 220 | 220 | 220 | 220 | 220 | 220 | 255 | 165 | 175 | 175 | 255 | 255 | ― | neuvádí se | neuvádí se | neuvádí se | neuvádí se | neuvádí se | 340 | 340 | 340 | 340 | 280 | neuvádí se | neuvádí se | 175 | 327 | 327 | 165 | neuvádí se | 327 | neuvádí se
Teplota zeskelnění (3) |  | ― | °C | ― | ― | ― | ― | ― | ― | ― | ― | ― | ― | ― | ― | ― | ― | ― | ― | 150 | 425 | 280 | 280 | 280 | 215 | ― | ― | ― | ― | ― | 220 | 190 | ― | ― | ― | ― | 215 | ― | 280
Tepelná vodivost při 23°C |  | ― | W/(K.m) | 0.28 | 0.28 | 0.3 | 0.3 | 0.29 | 0.29 | 0.28 | 0.29 | 0.3 | 0.29 | 0.29 | 0.31 | 0.31 | 0.31 | 0.29 | 0.29 | 0.21 | 0.4 | 0.26 | 0.54 | 0.36 | 0.22 | 0.25 | 0.24 | 0.43 | 0.92 | 0.3 | 0.35 | 0.26 | 0.19 | 0.77 | ― | ― | 0.35 | ― | 0.36
Koeficient lineární tepelné roztažnosti:
- průměrná hodnota mezi 23 - 60°C |  | ― | m/(m.K) | 90 x 10-6 | 80 x 10-6 | 80 x 10-6 | 50 x 10-6 | 80 x 10-6 | 80 x 10-6 | 80 x 10-6 | 80 x 10-6 | 80 x 10-6 | 80 x 10-6 | 80 x 10-6 | 110 x 10-6 | 95 x 10-6 | 105 x 10-6 | 60 x 10-6 | 65 x 10-6 | 65 x 10-6
- průměrná hodnota mezi 23 - 100°C |  | ― | m/(m.K) | 105 x 10-6 | 95 x 10-6 | 90 x 10-6 | 60 x 10-6 | 90 x 10-6 | 90 x 10-6 | 90 x 10-6 | 90 x 10-6 | 90 x 10-6 | 95 x 10-6 | 90 x 10-6 | 125 x 10-6 | 110 x 10-6 | 120 x 10-6 | 80 x 10-6 | 85 x 10-6 | 65 x 10-6 | 25 x 10-6 | 30 x 10-6 | 25 x 10-6 | 25 x 10-6 | 45 x 10-6 | 50 x 10-6 | 30 x 10-6 | 30 x 10-6 | 25 x 10-6 | 50 x 10-6 | 55 x 10-6 | 60 x 10-6 | 130 x 10-6 | 45 x 10-6 | 100 x 10-6 | 150 x 10-6 | 35 x 10-6 | 100 x 10-6 | 25 x 10-6
- průměrná hodnota mezi 23 - 150°C |  | ― | m/(m.K) | [17 empty] | 25 x 10-6 | 30 x 10-6 | 25 x 10-6 | 25 x 10-6 | 45 x 10-6 | 50 x 10-6 | 30 x 10-6 | 30 x 10-6 | 25 x 10-6 | 60 x 10-6 | 55 x 10-6 | 60 x 10-6 | 145 x 10-6 | 45 x 10-6 | 100 x 10-6 | ― | 35 x 10-6 | 100 x 10-6 | 25 x 10-6
- průměrná hodnota při 150°C |  | ― | m/(m.K) | [17 empty] | 25 x 10-6 | 30 x 10-6 | 25 x 10-6 | 25 x 10-6 | 45 x 10-6 | 110x 10-6 | 65 x 10-6 | 65 x 10-6 | 55 x 10-6 | 80 x 10-6 | 55 x 10-6 | ― | ― | 60 x 10-6 | 140 x 10-6 | ― | 35 x 10-6 | 140 x 10-6 | 25 x 10-6
Teplota deformace při zatížení:
- metoda A: 1,8 Mpa | + | 75 | °C | 70 | 85 | 160 | 150 | 80 | 80 | 75 | 80 | 80 | 75 | 85 | 105 | 115 | 105 | 75 | 75 | 130 | 425 | 280 | 280 | 280 | 190 | 160 | 195 | 230 | 230 | 115 | 200 | 170 | 105 | 130 | 100 | ― | 210 | 100 | 280
Maximální provozní teplota na vzduchu:
- krátkodobá (4) |  | ― | °C | 160 | 180 | 200 | 240 | 170 | 180 | 165 | 170 | 170 | 165 | 180 | 140 | 150 | 150 | 160 | 160 | 135 | 500 | 270 | 270 | 270 | 200 | 310 | 310 | 310 | 310 | 260 | 210 | 180 | 160 | 280 | 280 | 140 | 200 | 280 | 270
- trvalá: po dobu 5000 / 20000 h (5) |  | ― | °C | 85/70 | 95/80 | 155/135 | 120/110 | 105/90 | 120 / 105 | 105 / 90 | 105 / 90 | 105 / 90 | 105 / 90 | 95 / 80 | 115 / 100 | 105 / 90 | 105 / 90 | 115 / 100 | 115 / 100 | 125 / 115 | 310 | 250 | 250 | 250 | 170 | 250 | 250 | 250 | 250 | 220 | 180 | 150 | 150 | 260 | 260 | 90 | 170 | 260 | 250
Minimální provozní teplota (6) |  | ― | °C | -40 | -30 | -40 | -20 | -30 | -30 | -20 | -30 | -30 | -30 | -20 | -50 | -50 | -20 | -20 | -20 | -60 | ― | ― | ― | ― | ― | ― | ― | ― | ― | ― | ― | ― | ― | ― | ― | ― | ― | ― | ―
Hořlavost (7)
- "kyslíkový index" |  | 4589 | % | 25 | 26 | 24 | ― | 25 | 25 | ― | 25 | 25 | ― | 26 | 15 | 15 | ― | 25 | 25 | 25 | 58 | 45 | 44 | 50 | 47 | 35 | 43 | 40 | 40 | 47 | 44 | 30 | 44 | ≥ 95 | ≥ 95 | < 20 | 47 | ≥ 95 | 48
- UL 94 (tloušťka vzorku 1,6 mm) |  | ― | ― | HB / HB | HB / V-2 | HB / HB | HB / HB | HB / HB | HB / HB | HB / HB | HB / HB | HB / HB | HB / HB | HB / HB | HB / HB | HB / HB | HB / HB | HB / HB | HB / HB | HB / HB | V-0 / V-0 | V-0 / V-0 | V-0 / V-0 | V-0 / V-0 | V-0 / V-0 | V-0 / V-0 | V-0 / V-0 | V-0 / V-0 | V-0 / V-0 | V-0 / V-0 | V-0 / V-0 | HB / HB | V-0 / V-0 | V-0 / V-0 | V-0 / V-0 | - / HB | V-0 / V-0 | V-0 / V-0 | V-0 / V-0
Mechanické vlastnosti při 23°C (8)
Zkouška tahem (9):
- mez kluzu / napětí při přetržení (10) | + | 527 | MPa | 76 / - | 90 / - | 100 / - | - / 100 | 85 / - | 83 / - | 70 / - | 81 / - | 78 / - | 76 / - | 92 / - | 68 / - | 78 / - | - / 55 | 90 / - | - / 76 | 70 / - | - / 140 | 120 / - | - / 80 | - / 95 | 105 / - | 110 / - | - / 75 | - / 90 | - / 130 | - / 75 | 76 / - | 80 / - | 50 / - | - / 8 | - / 10 | - / 38 | - / 62 | - / 10 | - / 83
| ++ | 527 | MPa | 45 / - | 55 / - | 55 / - | - / 75 | 55 / - | 55 / - | 45 / - | 50 / - | 50 / - | 50 / - | 55 / - | 68 / - | 78 / - | - / 55 | 90 / - | - / 76 | 70 / - | ― | ― | ― | ― | ― | ― | ― | ― | ― | ― | ― | ― | ― | ― | ― | ― | ― | ― | ―
- deformace při přetržení (10) | + | 527 | % | > 50 | > 40 | 25 | 5 | 25 | 25 | 25 | 35 | 25 | 25 | 20 | 35 | 35 | 10 | 15 | 7 | > 50 | 3 | 10 | 5 | 3 | 10 | 20 | 5 | 5 | 5 | 5 | 30 | 10 | > 20 | 10 | 50 | 15 | 2 | 50 | 3
| ++ | 527 | % | > 100 | > 100 | > 100 | 12 | > 50 | > 50 | > 50 | > 50 | > 50 | > 50 | > 50 | 35 | 35 | 10 | 15 | 7 | > 50 | ― | ― | ― | ― | ― | ― | ― | ― | ― | ― | ― | ― | ― | ― | ― | ― | ― | ― | ―
- modul pružnosti (11) | + | 527 | MPa | 3250 | 3450 | 3300 | 5900 | 3500 | 3400 | 3000 | 3200 | 3300 | 3100 | 3500 | 3100 | 3600 | 3200 | 3700 | 3450 | 2400 | 5800 | 4500 | 5800 | 6200 | 3400 | 4400 | 5900 | 6300 | 7700 | 3700 | 2500 | 2700 | 2300 | 2200 | 1800 | 1500 | 6400 | 1800 | 5500
| ++ | 527 | MPa | 1400 | 1650 | 1300 | 3200 | 1700 | 1650 | 1450 | 1550 | 1600 | 1500 | 1675 | 3100 | 3600 | 3200 | 3700 | 3450 | 2400 | ― | ― | ― | ― | ― | ― | ― | ― | ― | ― | ― | ― | ― | ― | ― | ― | ― | ― | ―
Zkouška tlakem (12):
- tlak, jenž způsobí 1 / 2 / 5 % deformaci (11) | + | 604 | MPa | 24 / 46 / 80 | 25 / 49 / 92 | 23 / 45 / 94 | 28 / 55 / 90 | 26 /51 / 92 | 26 / 51 / 92 | 22 / 43 / 79 | 24 /47 / 86 | 25 / 49 / 88 | 23 / 44 / 81 | 25 / 49 / 92 | 19 /35 / 67 | 22 / 40 / 75 | 20 / 37 / 69 | 26 / 51 / 103 | 24 / 47 / 95 | 18 / 35 / 72 | 42 / 82 | 27 / 53 | 31 / 58 | ― | 25 / 49 | 29 / 57 | 34 / 67 | 41 / 81 | 49 / 97 | 28 / 55 | 18 / 35 | 20 / 39 | 17 / 32 | ― | ― | 11 / 20 | ― | ― | ―
Zkouška odolnosti proti tečení v tlaku (9):
- tlak, jenž způsobí 1% deformaci | + | 899 | MPa | 18 | 20 | 22 | 26 | 22 | 22 | 18 | 21 | 21 | 18 | 21 | 13 | 15 | 13 | 26 | 23 | 17 | ― | ― | ― | ― | ― | ― | ― | ― | ― | ― | ― | ― | ― | ― | ― | ― | ― | ― | ―
za 1000 hod, (σ1/1000) | ++ | 899 | MPa | 7 | 8 | 7.5 | 18 | 10 | 10 | 8 | 9 | 9 | 8 | 9 | 13 | 15 | 13 | 26 | 23 | 17 | ― | ― | ― | ― | ― | ― | ― | ― | ― | ― | ― | ― | ― | ― | ― | ― | ― | ― | ―
Rázová houževnatost - Charpy (13) | + | 179/1eU | kJ/m2 | bez lomu | bez lomu | bez lomu | ≥50 | bez lomu | bez lomu | ≥ 50 | bez lomu | bez lomu | ≥ 100 | bez lomu | ≥ 150 | ≥ 200 | ≥ 30 | ≥ 50 | ≥ 30 | bez lomu | ― | bez lomu | ― | ― | bez lomu | bez lomu | 25 | 35 | 35 | 25 | bez lomu | bez lomu | bez lomu | bez lomu | bez lomu | bez lomu | ― | bez lomu | ―
Vrubová houževnatost - Charpy | + | 179/1eA | kJ/m2 | 5.5 | 4.5 | 8 | 6 | 3.5 | 3.5 | 4 | 3.5 | 3.5 | 4 | 4 | 7 | 10 | 3 | 2 | 2.5 | 9 | 3.5 | 10 | 4 | 3.5 | 3.5 | 3.5 | 2.5 | 4 | 4 | 3.5 | 10 | 4 | 10 | 4 | 5 | 8 | 4 | 5 | 4
Vrubová houževnatost - Izod | + | 180/2A | kJ/m2 | 5.5 | 4.5 | 8 | 6 | 3.5 | 3.5 | 4 | 3.5 | 3.5 | 4 | 4 | 7 | 10 | 3 | 2 | 2.5 | 9 | ― | ― | ― | ― | ― | ― | ― | ― | ― | ― | ― | ― | ― | ― | ― | ― | ― | ― | ―
| ++ | 180/2A | kJ/m2 | 15 | 11 | 25 | 11 | 7 | 7 | 7 | 7 | 7 | 7 | 9 | 7 | 10 | 3 | 2 | 2.5 | 9 | ― | ― | ― | ― | ― | ― | ― | ― | ― | ― | ― | ― | ― | ― | ― | ― | ― | ― | ―
Tvrdost (metoda kuličkou) (14) |  | 2039-1 | N/mm2 | 150 | 160 | 165 | 165 | 165 | 165 | 145 | 160 | 160 | 150 | 165 | 140 | 160 | 140 | 170 | 160 | 120 | 375 | 200 | 200 | ― | 170 | 230 | 215 | 270 | 325 | 180 | ― | 155 | 110 | ― | ― | 70 | ― | ― | ―
Tvrdost podle Rockwella (14) |  | 2039-2 | ― | M 85 | M 88 | M 92 | M 76 | M 88 | M 87 | M 82 | M 85 | M 84 | M 81 | M 88 | M 84 | M 88 | M 84 | M 96 | M 94 | M 75 | E 105 | E 80 (M120) | M 105 | E 85 (M125) | M 114 | M 105 | M 85 | M 99 | M 102 | M 84 | M 80 | M 91 | M 75 | R 55 | R 50 | R 106 | M 115 | R 50 | M 108
Elektrické vlastnosti při 23°C
Elektrická pevnost (15) | + | -60243 | kV/mm | 25 | 27 | 25 | 30 | 25 | 29 | 22 | 25 | 24 | 25 | 26 | 20 | 20 | 20 | 22 | 21 | 28 | 22 | 24 | ― | 28 | 27 | 24 | ― | 24 | ― | 24 | ― | 30 | 18 | 11 | 8 | ― | ― | ― | ―
| ++ | -60243 | kV/mm | 16 | 18 | 15 | 20 | 17 | 19 | 14 | 17 | 16 | 17 | 17 | 20 | 20 | 20 | 22 | 21 | 28 | ― | ― | ― | ― | ― | ― | ― | ― | ― | ― | ― | ― | ― | ― | ― | ― | ― | ― | ―
Vnitřní odpor | + | -60093 | Ω . cm | > 1014 | > 1014 | > 1014 | > 1014 | > 1014 | > 1014 | > 1014 | > 1014 | > 1014 | > 1014 | > 1014 | > 1014 | > 1014 | > 1014 | > 1015 | > 1015 | > 1015 | > 1014 | > 1014 | > 1013 | > 1014 | > 1014 | > 1014 | ― | > 1014 | < 105 | > 1014 | > 1014 | > 1014 | > 1014 | > 1012 | > 1012 | 1010 - 1012 | 104 - 106 | 1010 - 1012 | 1010 - 1012
| ++ | -60093 | Ω . cm | > 1012 | > 1012 | > 1012 | > 1013 | > 1012 | > 1012 | > 1012 | > 1012 | > 1012 | > 1012 | > 1012 | > 1014 | > 1014 | > 1014 | > 1015 | > 1015 | > 1015 | ― | ― | ― | ― | ― | ― | ― | ― | ― | ― | ― | ― | ― | ― | ― | ― | ― | ― | ―
Povrchový odpor | + | -60093 | Ω | > 1013 | > 1013 | > 1013 | > 1013 | > 1013 | > 1013 | > 1013 | > 1013 | > 1013 | > 1013 | > 1013 | > 1013 | > 1013 | > 1013 | > 1014 | > 1014 | > 1015 | > 1013 | > 1013 | > 1013 | > 1013 | > 1013 | > 1013 | ― | > 1013 | ― | > 1013 | > 1013 | > 1013 | > 1013 | > 1012 | > 1012 | 1010 - 1012 | 104 - 106 | 1010 - 1012 | 1010 - 1012
| ++ | -60093 | Ω | > 1012 | > 1012 | > 1012 | > 1012 | > 1012 | > 1012 | > 1012 | > 1012 | > 1012 | > 1012 | > 1012 | > 1013 | > 1013 | > 1013 | > 1014 | > 1014 | > 1015 | ― | ― | ― | ― | ― | ― | ― | ― | ― | ― | ― | ― | ― | ― | ― | ― | ― | ― | ―
Relativní permitivita er: - při 100Hz | + | -60250 | ― | 3.9 | 3.8 | 3.8 | 3.9 | 3.6 | 3.6 | 3.5 | 3.6 | 3.6 | 3.6 | 3.8 | 3.8 | 3.8 | 3.6 | 3.4 | 3.4 | 3 | 3.3 | 4.2 | 6 | 4.4 | 3 | 3.2 | ― | 3.2 | ― | 3.3 | 3.4 | 3 | 7.4 | ― | ― | ― | ― | ― | ―
| ++ | -60250 | ― | 7.4 | 7.4 | 7.4 | 6.9 | 6.6 | 6.6 | 6.5 | 6.6 | 6.6 | 6.6 | 7.4 | 3.8 | 3.8 | 3.6 | 3.4 | 3.4 | 3 | ― | ― | ― | ― | ― | ― | ― | ― | ― | ― | ― | ― | ― | ― | ― | ― | ― | ― | ―
Relativní permitivita er: - při 1 MHz | + | -60250 | ― | 3.3 | 3.3 | 3.4 | 3.6 | 3.2 | 3.2 | 3.1 | 3.2 | 3.2 | 3.2 | 3.3 | 3.8 | 3.8 | 3.6 | 3.2 | 3.2 | 3 | 3.2 | 3.9 | 5.4 | 4.2 | 3 | 3.2 | ― | 3.6 | ― | 3.3 | 3.5 | 3 | 6 | 2.85 | 2.65 | ― | ― | ― | ―
| ++ | -60250 | ― | 3.8 | 3.8 | 3.8 | 3.9 | 3.7 | 3.7 | 3.6 | 3.7 | 3.7 | 3.7 | 3.8 | 3.8 | 3.8 | 3.6 | 3.2 | 3.2 | 3 | ― | ― | ― | ― | ― | ― | ― | ― | ― | ― | ― | ― | ― | ― | ― | ― | ― | ― | ―
Disipační činitel tan δ: - při 100 Hz | + | -60250 | ― | 0.019 | 0.013 | 0.009 | 0.012 | 0.012 | 0.015 | 0.015 | 0.012 | 0.012 | 0.012 | 0.013 | 0.003 | 0.003 | 0.003 | 0.001 | 0.001 | 0.001 | 0.001 | 0.026 | 0.037 | 0.022 | 0.002 | 0.001 | ― | 0.001 | ― | 0.003 | 0.001 | 0.001 | 0.025 | ― | ― | ― | ― | ― | ―
| ++ | -60250 | ― | 0.13 | 0.13 | 0.13 | 0.19 | 0.14 | 0.15 | 0.15 | 0.14 | 0.14 | 0.14 | 0.13 | 0.003 | 0.003 | 0.003 | 0.001 | 0.001 | 0.001 | ― | ― | ― | ― | ― | ― | ― | ― | ― | ― | ― | ― | ― | ― | ― | ― | ― | ― | ―
Disipační činitel tan δ: - při 1 MHz | + | -60250 | ― | 0.021 | 0.02 | 0.019 | 0.014 | 0.016 | 0.017 | 0.016 | 0.016 | 0.016 | 0.016 | 0.02 | 0.008 | 0.008 | 0.008 | 0.014 | 0.014 | 0.008 | ― | 0.031 | 0.042 | 0.05 | 0.002 | 0.002 | ― | 0.002 | ― | 0.003 | 0.005 | 0.003 | 0.165 | 0.008 | 0.008 | ― | ― | ― | ―
| ++ | -60250 | ― | 0.06 | 0.06 | 0.06 | 0.04 | 0.05 | 0.05 | 0.05 | 0.05 | 0.05 | 0.05 | 0.06 | 0.008 | 0.008 | 0.008 | 0.014 | 0.014 | 0.008 | ― | ― | ― | ― | ― | ― | ― | ― | ― | ― | ― | ― | ― | ― | ― | ― | ― | ― | ―
Odolnost proti plazivým proudům (CTI) | + | -60112 | ― | 600 | 600 | 400 | 475 | 600 | 600 | 600 | 600 | 600 | 600 | 600 | 600 | 600 | 600 | 600 | 600 | 350 (225) | ― | ― | ― | ― | 175 | 150 | ― | 175 | ― | 100 | ― | 150 | 600 | ― | ― | ― | ― | ― | ―
| ++ | -60112 | ― | 600 | 600 | 400 | 475 | 600 | 600 | 600 | 600 | 600 | 600 | 600 | 600 | 600 | 600 | 600 | 600 | 350 (225) | ― | ― | ― | ― | ― | ― | ― | ― | ― | ― | ― | ― | ― | ― | ― | ― | ― | ― | ―
poznámka: 1g/cm3 = 1,000 kg/m3; 1MPA = 1 N/mm2; 1 kV/mm - 1MV/m
Legenda: